## 제품 요약
Unitor™ 연료유 첨가제 제품 자료 (제출용)
※ 고객 요청 양식 기준 재구성 · 제품 3종 (FuelPower Conditioner / FuelPower Catalyst / DieselPower Lubricity) ※ 제품별 적용 유종이 상이하여 열(column)을 「유종」이 아닌 「제품」 기준으로 배열하고, 유종 적용 범위는 별도 행 및 '유종별 적용' 시트에 표기
구분 | 항목 | 제품 ① | 제품 ② | 제품 ③ | 비고
기본 정보 | 제품명 | Unitor™ FuelPower™ Conditioner | Unitor™ FuelPower™ Catalyst | Unitor™ DieselPower™ Lubricity
| 제조사 / 브랜드 | UNITOR (Wilhelmsen Ships Service) | UNITOR (Wilhelmsen Ships Service) | UNITOR (Wilhelmsen Ships Service)
| 국내 총판 · 대리점 | WSS Korea | WSS Korea | WSS Korea
| 제품 번호 | 확인 필요 | 확인 필요 | 650-779094 | 제품 매뉴얼 기재 번호
적용 범위 | 적용 유종 | HSFO / VLSFO / Bio-VLSFO (B30) / Bio-HFO ※ 잔사유 전용 (MGO 미적용) | HSFO / VLSFO / Bio-VLSFO (B30) / Bio-HFO ※ 잔사유 전용 (MGO 미적용) | LSMGO / MGO / MDO / ULSD Bio-LSMGO (조건부) ※ 증류유 전용 | 상세: '유종별 적용' 시트 참조
| 사용 목적 | 아스팔텐 슬러지 분산 및 침전 억제 연료 안정성 · 블렌드 호환성 확보 (Stability & Dispersant) | 연소 효율 개선 (Combustion Improver) + 경미한 슬러지 분산 (Mild sludge dispersancy) | 윤활성 개선 (Lubricity Improver) 연료펌프 플런저 · 인젝터 마모 및 고착 방지
| 기능별 주요 성분 | 아스팔텐 분산제 계열 (상세 조성 SDS 별첨) | 철계 연소촉매 (Iron-based catalyst) | 윤활성 향상제 계열 (상세 조성 SDS 별첨) | Conditioner · Lubricity 상세 조성 확인 필요
성상 | 밀도 (kg/m³ @15℃) | 0.84 | 0.96 | 확인 필요
| 점도 (cSt) | - | - | -
| 인화점 (℃) | 61℃ 초과 | 61℃ 초과 | 확인 필요
투입 방법 | 투입 지점 | Storage TK (벙커링 시 투입 권장) | Storage TK (벙커링 시 투입 권장) | Storage → Settling / Service (Transfer Pump 이용)
| 취급 · 주의사항 | - | - | 보관온도 20~40℃ 천연고무 · NBR · PVC · 폴리우레탄 씰 부적합 유동점강하제 · 세탄가향상제 · 소포제 병용 가능 | DP Lubricity 제품 매뉴얼 기준
투입 비율 (상세) | 투입기준 ① 평상시 (General) | 1L : 15 MT (1 : 15,000) | 1L : 15 MT (1 : 15,000) | 1L : 10 MT (0.1 L/ton, 100 ppm)
| 투입기준 ② 최대 (Max.) | 1L : 5 MT (1 : 5,000) ※ 고 TSP · 불안정 연료 · 블렌드 불호환 시 | 1L : 4 MT (1 : 4,000) | 1L : 5 MT (0.2 L/ton, 200 ppm)
| 투입기준 ③ 최소 (Min.) | 1L : 25 MT (1 : 25,000) | 1L : 15 MT (1 : 15,000) | 1L : 10 MT (0.1 L/ton)
| 실측 시험 근거 투입량 | Hot Spin 시험 기준 (제품 자료상 1 : 10,000 적용 사례 있음) | 100 ppm = 1L : 10 MT ★ SFOC 개선 실측 데이터는 전부 100 ppm 조건에서 취득 | 125 ppm = 0.125 L/ton → HFRR 460 µm 미만 달성 | ★ 연료절감을 목적으로 할 경우 Catalyst는 1L : 10 MT 적용 권장
투입량 · 비용 | 평상시 기준 처리량 (1 L 당 처리 톤수, MT) | 15 | 15 | 10 | 아래 계산식의 입력값 (파란색)
1,000 M/T 기준 투입량 (L)
| 제품단가 (USD / LITER) |  |  |  | ★ 노란색 셀에 단가 입력
1,000 M/T 기준 예상 비용 (USD)
공급 조건 | 포장 규격 | 확인 필요 | 확인 필요 | 확인 필요 | 표준 CAN / DRUM 규격 확인 후 기입
| 보급가능지역 - 국내 | 가능 | 가능 | 가능
| 보급가능지역 - 국외 | 가능 (WSS 글로벌 네트워크) | 가능 (WSS 글로벌 네트워크) | 가능 (WSS 글로벌 네트워크) | 구체적 공급 가능 항구 목록 별첨 필요
기대 효과 | 연료절감 [보증 여부] | 단독 기준 연료절감률 미제시 (보증 불가) ※ Catalyst 병용 시 SFOC 최대 1.31% 개선 (CCS 입회 실선 엔진 시험) | VLSFO : SFOC 1.454% 개선 Bio-VLSFO (B30) : SFOC 최대 1.31% 개선 [보증 불가 — 실측 시험 자료 기준] | 해당 없음 (윤활성 개선 제품) | 실측 시험 자료는 'Reference 상세' 시트 참조
| 기타 효과 | Hot Spin 침전 평균 35.5% 감소 (8개 항구 RMG380 실측, 최고 46.67%) 정유기 · 필터 막힘 저감 블렌드 간 호환성 개선 | ECN (점화성 지수) 6.25% 개선 Ignition Delay 4.92% 단축 (IP 541 / FIA-100 FCA, VPS) | HFRR 마모흔 535 µm (ULSD 단독, 부적합) → 100 ppm 396 µm / 150 ppm 355 µm ISO 8217 (520) · EN 590 (460) 모두 충족
검증 · 실적 | 제3자 검증 / 선급 · 시험기관 | Lloyd's Register FOBAS Additive Performance Certification Scheme | Veritas Petroleum Services (VPS) China Classification Society (CCS) Wärtsilä Letter of No Objection | Lloyd's Register Product Verification Scheme ISO 12156-1 (HFRR)
| 주요 Reference | 8개 항구 RMG380 Hot Spin 실측 LR FOBAS 인증 | Tokyo Univ. of Marine Science & Technology (VLSFO) Shanghai Maritime Univ. / MAN ME-C 6S35 (B30) | 사내 Lab Test (ULSD, ISO 12156-1) LR Product Verification Scheme | 상세: 'Reference 상세' 시트 참조
| 주요고객 · 판매실적 (최근 3년) | 작성 필요 | 작성 필요 | 작성 필요 | ★ 거래처별 판매실적 내부 확인 후 기입
담당자 | 담당자 연락처 | 이름 : 이메일 : 전화번호 : | 이름 : 이메일 : 전화번호 : | 이름 : 이메일 : 전화번호 : | ★ 기입 필요
▣ 작성 안내 · 노란색 셀 = 기입 필요 항목 (제품단가 / 포장 규격 / 판매실적 / 담당자 연락처 / 제품번호 · 성상 일부) · 파란색 숫자 = 계산 입력값. '평상시 기준 처리량'을 바꾸면 투입량과 예상 비용이 자동으로 재계산됩니다. · 예상 비용 = 1,000 M/T 기준 투입량 × 제품단가. 단가 입력 전에는 공란으로 표시됩니다. · ★ Catalyst의 SFOC 개선 실측치(1.454% / 1.31%)는 100 ppm(1L : 10 MT) 조건에서 취득한 값입니다. 평상시 권장 투입비율(1L : 15 MT)과 다르므로, 연료절감을 제안 근거로 사용할 경우 투입량을 1L : 10 MT(1,000 M/T 당 100 L)로 산정해야 합니다. · 본 자료의 모든 수치는 제3자 시험기관 · 선급 실측 자료에 근거하며, 연료절감률에 대한 보증은 제공되지 않습니다.

## 유종별 적용
제품별 · 유종별 적용 범위
● 권장 (Recommended) △ 조건부 적용 (Case by case) – 해당 없음 (N/A)
제품명 | HSFO | VLSFO | Bio-VLSFO / Bio-HFO (B30) | LSMGO / MGO / MDO | Bio-LSMGO / Bio-MDO | B100 | 기타 용도 (Tank Mixing 등)
Unitor™ FuelPower™ Conditioner | ● | ● | ● | – | – | – | ●
Unitor™ FuelPower™ Catalyst | ● | ● | ● | – | – | – | –
Unitor™ DieselPower™ Lubricity | – | – | – | ● | △ | △ | –
▣ 적용 근거 및 단서 · FuelPower Conditioner / Catalyst : 잔사유(Residual) 전용 제품으로 MGO 등 증류유에는 적용하지 않습니다. · 기타 용도(Tank Mixing) : 서로 다른 벙커 간 혼합 시 발생하는 불호환(Incompatibility) 완화 목적의 Conditioner 적용을 의미합니다. · DieselPower Lubricity — Bio-LSMGO : FAME 성분 자체가 윤활성을 보완하므로 윤활성 부적합 가능성이 낮습니다. 성적서상 HFRR 값 확인 후 적용을 판단합니다. · DieselPower Lubricity — B100 : HVO(수소첨가 식물성 오일)에 한해 윤활성 저하가 나타납니다. 일반 FAME B100은 해당하지 않습니다. · 본 표는 3개 제품에 한정된 것으로, 미생물 · 저온유동성 · 산화안정성 · Ash · Soot 등 그 밖의 이슈에 대해서는 별도 제품군이 적용됩니다.

## Reference 상세
제품별 실측 시험 · 제3자 검증 Reference
※ 시험/인증 기관, 적용 유종, 시험 엔진·선박, 주요 결과 요약
No. | 제품명 | 적용 유종 | 시험 / 인증 기관 | 시험 엔진 · 선박 | 주요 결과 요약 | 시험 구분 | 비고
1 | Unitor™ FuelPower™ Conditioner | HSFO / VLSFO (RMG380) | Lloyd's Register FOBAS Additive Performance Certification Scheme | - | Hot Spin 침전량 평균 35.5% 감소 (8개 항구 실측, 최고 46.67%) 분리온도 40 / 98℃ 조건 | Actual Trial (실측 시험) | 항구별 상세 결과 하단 표 참조
2 | Unitor™ FuelPower™ Conditioner + Unitor™ FuelPower™ Catalyst | Bio-VLSFO (B30) B30 = Bio 30%, FAME 순도 98.8% | China Classification Society (CCS) Wärtsilä Letter of No Objection | MAN ME-C 6S35 (Shanghai Maritime Univ.) | SFOC 최대 1.31% 개선 CCS 전 구간 입회, 2초 간격 데이터 기록 | Actual Trial (실측 시험) | CCS 검증 완료 Hot Spin 성능은 LR 검증
3 | Unitor™ FuelPower™ Catalyst | VLSFO | Veritas Petroleum Services (VPS) Wärtsilä Letter of No Objection | - | SFOC 1.454% 개선 ECN (점화성 지수) 6.25% 개선 Ignition Delay 4.92% 단축 (IP 541 / FIA-100 FCA 연소분석) | Actual Trial (실측 시험) | SFOC 시험은 Tokyo Univ. of Marine Science & Technology 에서 고객사 실시
4 | Unitor™ FuelPower™ Catalyst | Bio-VLSFO (B30) | China Classification Society (CCS) Wärtsilä Letter of No Objection | MAN ME-C 6S35 (Shanghai Maritime Univ.) | SFOC 최대 1.31% 개선 (Engine Trial) | Actual Trial (실측 시험) | CCS 검증 완료
5 | Unitor™ DieselPower™ Lubricity | LSMGO / ULSD | Lloyd's Register Product Verification Scheme ISO 12156-1 (HFRR) | - | HFRR 마모흔 (WS1.4, µm) · ULSD 단독 : 535 (부적합) · + 100 ppm : 396 (합격) · + 150 ppm : 355 (합격) | Lab Test (사내 시험) | ISO 8217 한계 520 µm, EN 590 한계 460 µm 모두 충족
[상세] Unitor™ FuelPower™ Conditioner — Hot Spin Test 항구별 실측 결과 (RMG380)
항구 | 점도 (cSt @50℃) | MCR (%) | 분리온도 (℃) | Before (침전 %) | After (침전 %) | 개선율 (%) | 비고
Zeebrugge | 335.2 | 11.6 | 98 | 0.19 | 0.13
Tuapse | 18.9 | 2.96 | 40 | 0.24 | 0.2 |  | 저점도 · 분리온도 40℃ 조건
Amsterdam | 206.6 | 10.91 | 98 | 0.15 | 0.08
Flushing | 239.7 | 9.08 | 98 | 0.13 | 0.09
Duqm | 230.7 | 7.15 | 98 | 0.33 | 0.2
Amsterdam | 314.4 | 10.02 | 98 | 0.16 | 0.1
Vlissingen | 242.8 | 10.5 | 98 | 0.13 | 0.07
Callao | 335.1 | 8.84 | 98 | 0.17 | 0.11
평균 |  |  | - |  |  |  | 최고 개선율 46.67% (Amsterdam)
▣ 출처 및 단서 · Hot Spin 실측 : Wilhelmsen Ships Service 사내 실측 데이터 (RMG380, 분리온도 40 / 98℃) · Lloyd's Register FOBAS 인증 · Hot Spin Test 는 저장 중 발생할 슬러지 생성 가능성을 사전 측정하는 시험으로, 원심관 바닥 축적량 약 0.2% 이상을 위험 신호로 봅니다. · HFRR 마모흔은 시험구(⌀6 mm 볼)에 생긴 자국의 지름이며, 펌프 내부 치수가 아닙니다. 한계선은 실제 분사장비 고장 이력에서 정해졌습니다. · SFOC 개선 수치는 해당 시험 조건(연료 · 엔진 · 부하 · 투입량)에서의 실측 결과이며, 타 선박에서의 동일한 결과를 보증하지 않습니다.

## 투입량·비용 산출
벙커량 기준 투입량 · 비용 산출
※ 노란색 셀(벙커량 · 제품단가)만 입력하면 투입량과 비용이 자동 계산됩니다.
벙커량 (M/T) | 1000 | ← 실제 벙커 수량을 입력하십시오 (기본값 1,000 M/T)
제품명 | 적용 유종 | 투입 시나리오 | 투입 비율 (1 L 당 처리 MT) | 필요 투입량 (L) | 제품단가 (USD / L) | 예상 비용 (USD)
Unitor™ FuelPower™ Conditioner | HSFO / VLSFO / Bio-VLSFO | 평상시 (General) | 15
|  | 최대 (Max.) | 5
|  | 최소 (Min.) | 25
Unitor™ FuelPower™ Catalyst | HSFO / VLSFO / Bio-VLSFO | 평상시 (General) | 15
|  | ★ 연료절감 실측 조건 (100 ppm) | 10
|  | 최대 (Max.) | 4
Unitor™ DieselPower™ Lubricity | LSMGO / MGO / MDO | 평상시 (General, 100 ppm) | 10
|  | 시험 근거 (125 ppm) | 8
|  | 최대 (Max., 200 ppm) | 5
▣ 산출 기준 · 필요 투입량 (L) = 벙커량 (M/T) ÷ 투입 비율 (1 L 당 처리 MT), 리터 단위 반올림 · 예상 비용 (USD) = 필요 투입량 × 제품단가. 단가 입력 전에는 공란으로 표시됩니다. · ★ FuelPower Catalyst 의 SFOC 개선 실측치(VLSFO 1.454% / Bio-VLSFO 1.31%)는 100 ppm(1L : 10 MT) 조건에서 취득한 값입니다. 연료절감을 근거로 제안할 경우 이 행을 기준으로 산출하십시오. · Conditioner 와 Catalyst 를 병용할 경우 두 제품의 투입량과 비용을 각각 합산해야 합니다. (Bio-VLSFO B30 실선 시험은 Catalyst 1L + Conditioner 1L per 10 MT 조건에서 수행되었습니다.)